## Sheet1
文献名称 | Mg | Si | Fe | Cu | Mn | Cr | Zr | Sc | Sr | Zn | Ni | YS(屈服强度) | UTS(抗拉强度) | 延伸率 | 力学性能状态 | 浇铸温度 | 浇铸温度_来源 | 第一次均匀化温度/T | 第一次均匀化时间/h | 第二次均匀化温度/T | 第二次均匀化时间/h | 第三次均匀化温度/T | 第三次均匀化时间/h | 轧制温度 | 轧制起始尺寸 | 轧制最终尺寸 | 固溶温度 | 固溶时间/min | 第一级时效温度/T | 第一级时效时间/min | 第二级时效温度/T | 第二级时效时间/min
Effect of Cu content on central-segregation composition and mechanical properties of Al–Mg–Si alloys | 0.86 | 1.09 | 0.1 | 0 | [7 empty] | 305.9 | 349.2 | 12.9 |  | 700 | [10 empty] | 535 | 10 | 175
Effect of Cu content on central-segregation composition and mechanical properties of Al–Mg–Si alloys | 0.85 | 1.01 | 0.1 | 0.77 | [7 empty] | 325.4 | 386.7 | 16.7 |  | 700 | [10 empty] | 535 | 10 | 175
Effect of Cu content on central-segregation composition and mechanical properties of Al–Mg–Si alloys | 0.85 | 1.04 | 0.09 | 1.22 | [7 empty] | 334.9 | 396 | 16.7 |  | 700 | [10 empty] | 535 | 10 | 175
Effect of Cu content on central-segregation composition and mechanical properties of Al–Mg–Si alloys | 0.99 | 1.21 | 0.12 | 1.65 | [7 empty] | 336.3 | 414.8 | 16.2 |  | 700 | [10 empty] | 535 | 10 | 175